## 均质矿物
矿物中文名称 | 矿物英文名称 | 化学式 | 矿物的晶系 | 均非性 | 反射率 | 硬度 | 反射色 | 反射视旋转角Rr | 反射视旋转色散DRr | 内反射 | 矿物成因产状形态特征及伴生矿物 | 主要鉴定特征
自然银 | Silver（Slv） | Ag | 等轴晶系 | 均质性 | 反射率为Ⅰ级，视觉反射率为88.7 | 维氏硬度为40~59 ，刻划硬度低。 | 亮白色、微带乳黄色、在空气中很快变成乳黄色、棕色、甚至虹彩色 | Rr（45°）=0.95° | 不显。 | 无 | 主要产于热液矿床及其氧化带中。呈树枝状、骸晶状、丝状、结核状集合体出现共生矿物有各种含银矿物与硫化物、各种含银矿物与Ni-Co-Fe的硫砷化物；沥青铀矿及Ni-Co-Bi矿物。 | 高反射率、均质、低硬度、在空气中易变色。
黄铁矿 | Pyrite（Py） | FeS2 | 等轴晶系 | 均质性 | 反射率为Ⅰ级，视觉反射率为53.9 | 维氏硬度为913~2056 ，刻划硬度高。 | 淡黄白色、淡黄色、黄白色、铜黄白色 | 6.25° | v>r | 无 | 黄铁矿为普遍存在的矿物，在各种矿床中几乎都可出现。常呈自形半自形晶粒结构。极脆性，磨光不够时常见麻点。 | 高硬度，均质性，常呈自形晶及棱角状碎粒。