## 非均质矿物
矿物中文名称 | 矿物英文名称 | 化学式 | 矿物的晶系 | 均非性 | 反射率 | 硬度 | 反射色 | 双反射及反射多色性 | 非均质视旋转角Ar | 非均质视旋转色散DAr | 旋向Rs | 相符Ps | 反射视旋转色散DRr | 反射视旋转色散DAR | 内反射 | 矿物成因产状形态特征及伴生矿物 | 主要鉴定特征
辉锑矿 | stibnite | Sb2S3 | 斜方晶系 | 强非均性，偏光色可见蓝、灰白、棕色等，平行消光常见波状消光 | 反射率为Ⅱ级，视觉反射率长轴为46.6，短轴为30.6 | 维氏硬度为，刻划硬度低 | 白色至浅灰白色 | 显著，暗灰白色-棕灰色-纯白色 | 6.2° | DAr=r>v或者DAr=0 | Rs延长（+），Rs双晶片（-） | Ps=（+） | DRr=r>v或者DRr=0 | DAR:紫蓝))灰黄或黄))蓝 | 无 | 主要产于低温热液矿床中，呈长柱状、长条状或放射性集合体。可与辉铁锑矿、深红银矿、黄铁矿、毒砂、闪锌矿、黝铜矿、白钨矿、自然金、雄黄、雌黄等共生、伴生。 | 以强双反射、易揉皱变形、压力揉皱双晶常见
辉锑矿2 | stibnite | Sb2S3 | 斜方晶系 | 强非均性，偏光色可见蓝、灰白、棕色等，平行消光常见波状消光 | 反射率为Ⅱ级，视觉反射率长轴为46.6，短轴为30.6 | 维氏硬度为，刻划硬度低 | 白色至浅灰白色 | 显著，暗灰白色-棕灰色-纯白色 | 6.2° | DAr=r>v或者DAr=0 | Rs延长（+），Rs双晶片（-） | Ps=（+） | DRr=r>v或者DRr=0 | DAR:紫蓝))灰黄或黄))蓝 | 无 | 主要产于低温热液矿床中，呈长柱状、长条状或放射性集合体。可与辉铁锑矿、深红银矿、黄铁矿、毒砂、闪锌矿、黝铜矿、白钨矿、自然金、雄黄、雌黄等共生、伴生。 | 以强双反射、易揉皱变形、压力揉皱双晶常见
辉锑矿3 | stibnite | Sb2S3 | 斜方晶系 | 强非均性，偏光色可见蓝、灰白、棕色等，平行消光常见波状消光 | 反射率为Ⅱ级，视觉反射率长轴为46.6，短轴为30.6 | 维氏硬度为，刻划硬度低 | 白色至浅灰白色 | 显著，暗灰白色-棕灰色-纯白色 | 6.2° | DAr=r>v或者DAr=0 | Rs延长（+），Rs双晶片（-） | Ps=（+） | DRr=r>v或者DRr=0 | DAR:紫蓝))灰黄或黄))蓝 | 无 | 主要产于低温热液矿床中，呈长柱状、长条状或放射性集合体。可与辉铁锑矿、深红银矿、黄铁矿、毒砂、闪锌矿、黝铜矿、白钨矿、自然金、雄黄、雌黄等共生、伴生。 | 以强双反射、易揉皱变形、压力揉皱双晶常见
辉锑矿4 | stibnite | Sb2S3 | 斜方晶系 | 强非均性，偏光色可见蓝、灰白、棕色等，平行消光常见波状消光 | 反射率为Ⅱ级，视觉反射率长轴为46.6，短轴为30.6 | 维氏硬度为，刻划硬度低 | 白色至浅灰白色 | 显著，暗灰白色-棕灰色-纯白色 | 6.2° | DAr=r>v或者DAr=0 | Rs延长（+），Rs双晶片（-） | Ps=（+） | DRr=r>v或者DRr=0 | DAR:紫蓝))灰黄或黄))蓝 | 无 | 主要产于低温热液矿床中，呈长柱状、长条状或放射性集合体。可与辉铁锑矿、深红银矿、黄铁矿、毒砂、闪锌矿、黝铜矿、白钨矿、自然金、雄黄、雌黄等共生、伴生。 | 以强双反射、易揉皱变形、压力揉皱双晶常见
辉锑矿5 | stibnite | Sb2S3 | 斜方晶系 | 强非均性，偏光色可见蓝、灰白、棕色等，平行消光常见波状消光 | 反射率为Ⅱ级，视觉反射率长轴为46.6，短轴为30.6 | 维氏硬度为，刻划硬度低 | 白色至浅灰白色 | 显著，暗灰白色-棕灰色-纯白色 | 6.2° | DAr=r>v或者DAr=0 | Rs延长（+），Rs双晶片（-） | Ps=（+） | DRr=r>v或者DRr=0 | DAR:紫蓝))灰黄或黄))蓝 | 无 | 主要产于低温热液矿床中，呈长柱状、长条状或放射性集合体。可与辉铁锑矿、深红银矿、黄铁矿、毒砂、闪锌矿、黝铜矿、白钨矿、自然金、雄黄、雌黄等共生、伴生。 | 以强双反射、易揉皱变形、压力揉皱双晶常见
的萨达 | stibnite | Sb2S3 | 斜方晶系 | 强非均性，偏光色可见蓝、灰白、棕色等，平行消光常见波状消光 | 反射率为Ⅱ级，视觉反射率长轴为46.6，短轴为30.6 | 维氏硬度为，刻划硬度低 | 白色至浅灰白色 | 显著，暗灰白色-棕灰色-纯白色 | 6.2° | DAr=r>v或者DAr=0 | Rs延长（+），Rs双晶片（-） | Ps=（+） | DRr=r>v或者DRr=0 | DAR:紫蓝))灰黄或黄))蓝 | 无 | 主要产于低温热液矿床中，呈长柱状、长条状或放射性集合体。可与辉铁锑矿、深红银矿、黄铁矿、毒砂、闪锌矿、黝铜矿、白钨矿、自然金、雄黄、雌黄等共生、伴生。 | 以强双反射、易揉皱变形、压力揉皱双晶常见
大叔大婶 | stibnite | Sb2S3 | 斜方晶系 | 强非均性，偏光色可见蓝、灰白、棕色等，平行消光常见波状消光 | 反射率为Ⅱ级，视觉反射率长轴为46.6，短轴为30.6 | 维氏硬度为，刻划硬度低 | 白色至浅灰白色 | 显著，暗灰白色-棕灰色-纯白色 | 6.2° | DAr=r>v或者DAr=0 | Rs延长（+），Rs双晶片（-） | Ps=（+） | DRr=r>v或者DRr=0 | DAR:紫蓝))灰黄或黄))蓝 | 无 | 主要产于低温热液矿床中，呈长柱状、长条状或放射性集合体。可与辉铁锑矿、深红银矿、黄铁矿、毒砂、闪锌矿、黝铜矿、白钨矿、自然金、雄黄、雌黄等共生、伴生。 | 以强双反射、易揉皱变形、压力揉皱双晶常见
大叔大的 | stibnite | Sb2S3 | 斜方晶系 | 强非均性，偏光色可见蓝、灰白、棕色等，平行消光常见波状消光 | 反射率为Ⅱ级，视觉反射率长轴为46.6，短轴为30.6 | 维氏硬度为，刻划硬度低 | 白色至浅灰白色 | 显著，暗灰白色-棕灰色-纯白色 | 6.2° | DAr=r>v或者DAr=0 | Rs延长（+），Rs双晶片（-） | Ps=（+） | DRr=r>v或者DRr=0 | DAR:紫蓝))灰黄或黄))蓝 | 无 | 主要产于低温热液矿床中，呈长柱状、长条状或放射性集合体。可与辉铁锑矿、深红银矿、黄铁矿、毒砂、闪锌矿、黝铜矿、白钨矿、自然金、雄黄、雌黄等共生、伴生。 | 以强双反射、易揉皱变形、压力揉皱双晶常见
辉锑大叔大矿 | stibnite | Sb2S3 | 斜方晶系 | 强非均性，偏光色可见蓝、灰白、棕色等，平行消光常见波状消光 | 反射率为Ⅱ级，视觉反射率长轴为46.6，短轴为30.6 | 维氏硬度为，刻划硬度低 | 白色至浅灰白色 | 显著，暗灰白色-棕灰色-纯白色 | 6.2° | DAr=r>v或者DAr=0 | Rs延长（+），Rs双晶片（-） | Ps=（+） | DRr=r>v或者DRr=0 | DAR:紫蓝))灰黄或黄))蓝 | 无 | 主要产于低温热液矿床中，呈长柱状、长条状或放射性集合体。可与辉铁锑矿、深红银矿、黄铁矿、毒砂、闪锌矿、黝铜矿、白钨矿、自然金、雄黄、雌黄等共生、伴生。 | 以强双反射、易揉皱变形、压力揉皱双晶常见