## 均质矿物
矿物中文名称 | 矿物英文名称 | 化学式 | 矿物的晶系 | 均非性 | 反射率 | 硬度 | 反射色 | 反射视旋转角Rr | 反射视旋转色散DRr | 内反射 | 矿物成因产状形态特征及伴生矿物 | 主要鉴定特征
自然银 | siver | Ag | 等轴晶系 | 均质性，偏光十字图四象限微蓝或无色 | 反射率为Ⅰ级，视觉反射率为88.7 | 维氏硬度为 ，刻划硬度低。 | 亮白色，微带乳黄色。在空气中很快变成乳黄色、棕色，甚至虹彩色 | 0.95° | 因椭球度大而不显。 | 无 | 主要产于热液矿床及其氧化带中。呈树枝状、骸晶状、丝状、结核状集合体出现共生矿物有各种含银矿物与硫化物、各种含银矿物与Ni-Co-Fe的硫砷化物；沥青铀矿及Ni-Co-Bi矿物。 | 高反射率、均质、低硬度、在空气中易变色。